## Лист2
Габарит / Производитель | Габарит | Заходность | Наработка до отказа (Часы) | Тип раствора | Песок (%) | Хлориды (мг/л) | Забойная Темп. (°C) | Пиковый перепад (атм) | Регион работ | Код отказа (Целевая метка) | Учитывать при обучении системы
ООО ГБС (ДШОТР-178.7/8.50.5 №2607 ) | 178 | 7/8 | 13.92 | Известково-гипсовый | 0.25-0.5 | 169 000- 170 000 | 80 | 60атм. | Волго-Урал | Разрушения по массиву
52атм.
60атм
Радиус-Сервис (ДРУ4-172РС №6971) | 172 | 6/7 | 16.67 | гипсо калиевый | 0.1 | 12000 | N/A | N/A | Волго-Урал | имеет разрушение резиновой обкладки статора в верхней части. Низкая совместимость эластомера с БР
Радиус-Сервис (ДРУ-172РС №2329) | 172 | 5/6 | 43.92 | МГБР-ПИГ | 0.1 | N/A | N/A | N/A | Волго-Урал | Растрескивание резиновой обкладки, вырыв в верхней части. Причины не выявлены
Радиус-Сервис (ДРУ2-120РСФК.855-01 №7499) | 120 | 5/6 | 178.5 | КИСЛОТНАЯ ВАННА | 0 | 180000 | N/A | N/A | Волго-Урал | После применения кислотной ванны. резиновая обкладка имеет износ профиля, обнаружено растрескивание резиновой обкладки в верхней и нижней частях.
ООО ГБС (ДШОТР-120.7/8.45М.3 № 2441 ) | 120 | 7/8 | 20.15 | Минерализ | 0 | 123000 | N/A | N/A | Волго-Урал | разрушения резиновой обкладки статора произошло по причине наличия отклонений по качеству материала поставщика резиновой смеси.
ООО ГБС (ДШОТР-120.7/8.45М.3 № 2350) | 120 | 7/8 | 161 | Полимерный | 0.1 | N/A | N/A | N/A | Волго-Урал | нарушения технологического процесса этапа вулканизации – превышение времени нахождения статора в ванне.
Радиус-Сервис (ДРУ2-120РС №7774 ) | 120 | 5/6 | 78.44 | MaxFlow | 0.2 | 48000 | N/A | N/A | ХМАО | Разрушение вершин резиновой обкладки статора по всей длине. Скрытые дефекты
ООО ГБС (ДШОТР-120.7/8.45М.3 №2501) | 120 | 7/8 | 165.08 | N/A | N/A | N/A | N/A | N/A | Волго-Урал | разрушения (отслоения) резиновой обкладки статора произошло по причине некачественной адгезии (приклейки) резиновой обкладки с остовом статора.
ООО ГБС (ДШОТР-120.7/8.45М3 №1478 ) | 120 | 7/8 | 6.5 |  | 0 | 36000 | 100 | 65 | Волго-Урал | произошло по причине некачественной адгезии (приклейки) резиновой обкладки с остовом
ООО ГБС (ДШОТР-120.7/8.45М3 №2412 ) | 120 | 7/8 | 54 |  | 0 | 36000 | 100 | 70 | Волго-Урал | статора.
Радиус-Сервис (ДРУ3-172РСФТМК №4927) | 172 | 7/8 | 23.78 |  | 0.3 | N/A | 80 | 30 | Волго-Урал | На расстоянии 1600мм от нижнего упорного торца, разрушение эластомера.
Радиус-Сервис (ДРУ-172РС №7610 ) | 172 |  | 61.73 |  | 0.3 | N/A | 80 | 50 | Волго-Урал | Износ и разрушение резиновой обкладки статора, а также хромового покрытия ротора в результате попадания посторонних предметов в циркуляционную систему
Радиус-Сервис (ДРУ1-120РСФ №5076) | 120 | 7/8 | 64.56 | ЕВС | N/A | N/A | N/A | 40 | Волго-Урал | Отслоение, размыв и разрушение эластомера до остова
Радиус-Сервис (ДРУ-172РС №6679 ) | 170 | 7/8 | 22.58 | Тех вода | 0.3 | N/A | N/A | 40 | Волго-Урал | Растрескивание эластомера. Низкая совместимость резины СЗ с РВО Поспеловсвого месторождения
Радиус-Сервис (ДРУ-172РС №881 ) | 172 | 7/8 | 9,2 | гипсо калиевый | 0.1 | 12000 | N/A | N/A | Волго-Урал | Растрескивание и разрушение вследствии низкой совместимости с БР
Радиус-Сервис (ДРУ-240 №4495) | 240 |  | 58.06 | Полимерный | 1 | 600 | N/A | N/A | ХМАО | Разрушение эластомера
ГБС (ДШОТ-120.7/8.44.7 № 5101) | 120 | 7/8 | 10 |  | N/A | N/A | N/A | N/A | ХМАО | разрушение вершины зуба по всей длине
ГБС (ДШОТР-120.7/8.44.3 №1765) | 120 | 7/8 | 102 | Биополимерный | 0.1 | 42000 | N/A | 80 | Волго-Урал | Отслоение с последующим разрушением в 1 и 2 сечении резиновой обкладки отклонения по качеству адгезии обкладки к остову статора. Прохождение окалины через СРО
Радиус-Сервис (ДРУ-120РС №3653) | 120 | 5/6 | 121.32 | Гелево Эмульсионный | 0.15 | 2200 | N/A | N/A | Волго-Урал | Износ профиля резиновой обкладки на 1мм по всей длине из-за воздействия БР
Радиус-Сервис (ДРУ2-120РС №7734) | 120 | 5/6 | 80 | Гелево Эмульсионный | 0.15 | 80000 | N/A | N/A | Волго-Урал | Износ профиля резиновой обкладки на 1мм по всей длине из-за воздействия БР
ГБС (ДШОТР-120.7/8.44.3 № 4689) | 120 | 7/8 | 11.05 | Тех вода | N/A | N/A | N/A | N/A | Волго-Урал | разрушения по массиву обкладки статора произошло по причине отклонения в процессе этапа вулканизации.
Радиус-Сервис (ДРУ1-120РСФМК.863-09 №4922) | 120 | 6/7 | 91.12 | Биополимерный | 0.1 | 62000 | N/A | N/A | Волго-Урал | Растрескивание эластомера, вырывы. Низкая совместимость резины с БР
Радиус-Сервис (ДРУ1-172РСФК.820-19 №2690) | 172 | 5/6 | 47.32 | полимер глинистый | 0.2 | 7000 | N/A | N/A | Волго-Урал | Профиль резиновой обкладки имеет равномерный механические износ 0,3 мм на всём протяжении статора (натяг -0.4мм)
НГТ (ДР-106.NGT.7/8.38.12.М3 №1901) | 106 | 7/8 | 73.92 | N/A | N/A | N/A | N/A | N/A | ХМАО | вырыв резиновой обкладки статора на расстоянии 815мм от торца верхней муфтовой резьбы. (песчанная эмульсия забила ВЗД)
Радиус-Сервис (ДРУ1-172РСФК.900-00 №7618) | 172 | 7/8 | 13.66 | известковый соленасыщенный | 0.2 | N/A | N/A | N/A | Волго-Урал | Разрушение резиновой обкладки статора в верхней части
ПЗТО Титан (МВР-176ТУ.800-06 №М497) | 176 | 7/8 | 15.49 | N/A | N/A | N/A | N/A | N/A | ХМАО | Многочисленные промывы и поерзы эластомера. Была прокачка ВУС
Радиус-Сервис (ДРУ4-172РСФК.840-00 №5382) | 172 | 7/8 | 67 | Тех вода | 0.25 | N/A | N/A | N/A | Волго-Урал | Разрушение и отслоение резиновой обкладки на расстоянии 800мм от верхнего упорного торца
ГБС (ДШОТР-120.7/8.40.3 № 2901) | 120 | 7/8 | 73.5 | N/A | N/A | N/A | N/A | N/A | Волго-Урал | Разрушение резиновой обкладки по всей длине по массиву зуба, посторонний предмет в резиновой обкладке.
Радиус-Сервис (ДРУ4-172РСФК.8025-05 №4255) | 172 | 7/8 | 13.28 | N/A | N/A | N/A | N/A | N/A | Волго-Урал | Разрушение резиновой обкладки в средней части
Радиус-Сервис (ДРУ2-172РСФ.8025-05 №3163) | 172 | 7/8 | 77.54 | ЕВС | N/A | N/A | N/A | N/A | Волго-Урал | Разрушение резиновой обкладки статора в нижней части носит смешанный характер. Разрыв проходит как в плоскости резина-резина, так и в плоскости резина-металл. Результат химического воздействия компонентов БР.
ГБС (ДШОТР-120.7/8.45.3 № 4724) | 172 | 7/8 | 36.93 | N/A | 0.1 | N/A | N/A | N/A | Волго-Урал | Разрушение по всей длине по массиву зуба
ITRAX SYSTEM (ВЗД 4 3/4” 7/8 3.8 Series 24x) | 120 | 7/8 | 94 | Полимерный | 0.3 | N/A | N/A | N/A | ХМАО | нехарактерный критический износ эластомерной обкладки статора, негативное влияние повышенной концентрации остатков твердой фазы в растворе.
ГБС (ДШОТР-120.7/8.45.3 № 844) | 120 | 7/8 | 14.63 | N/A | N/A | N/A | N/A | N/A | Волго-Урал | Разрушение по всей длине по массиву зуба. Посторонний предмет в обкладке.
ГБС (ДШОТР-120.7/8.44.3 № 2587) | 120 | 7/8 | 75.35 | MAX- FLOW | 0.3 | N/A | N/A | N/A | ЯНАО | Разрушение резиновой обкладки до основания металла
Радиус-Сервис (ДРУ2-172РСФ №6753) | 172 | 7/8 | 116.17 | EBC | 0.1 | N/A | N/A | 20 | Волго-Урал | разрушения эластомера статора в нижней части
Радиус-Сервис (ДРУ2-172РСФ №3396) | 172 | 7/8 | 92.48 | N/A | N/A | N/A | N/A | 20 | Волго-Урал | Разрушение в нижней части на расстоянии до 350мм до металического остова
ГБС (ДШОТР-120.7/8.45.3 № 2146) | 120 | 7/8 | 7.47 | N/A |  |  |  |  | Волго-Урал | Разрушение в 1 и 2 частях по массиву зуба
ГБС (ДШОТ-120.7/8.45М.7 №5188) | 120 | 7/8 | 29.63 | Минерали- зованный по NaCl | 0 | 12000 | N/A | 30 | Волго-Урал | Разрушение резиновой обкладки
Радиус-Сервис (ДРУ1-120РСФМК №6968) | 120 | 7/8 | 72.25 | Гелево-эмульсионный | 0.1 | 76000 | N/A | 40 | Волго-Урал | Разрушение резиновой обкладки